## Arkusz1
KARTA TECHNICZNA TECHNICAL SHEET
Nazwa wyrobu: LINA STALOWA MOSIĄDZOWANA DIN 3055 6x7M+FC W PCW
Product name: BRASSED AND PVC COATED STEEL WIRE ROPE DIN 3055 6x7M+FC
Dostawca / Supplier:
GÓRALMET Sp. z o.o.
Ul.Krakowska 68, 32-860 Czchów
Tel / fax: 014 6635260
www.goralmet.pl
Nr karty technicznej |  |  | 38GM/KAR
No. of technical sheet
Charakterystyka wyrobu / Product description
Nominalna średnica | Typ splotu | --- | Średnica wewn. | Odprężanie liny | Masa/m. | Wytrzymałość na rozciąganie | Minimalna siła zrywająca
Diameter | Strand type | --- | Inside dia. | Preforming | Weight/m. | Tensile strenght | Min. breaking load
[5 empty] | [kg] | [N/mm2] [Mpa] | [kN]
3 mm | RHOL / sZ | --- | 2mm | tak / yes | 0.02 | 1770 | 2.35
4 mm | RHOL / sZ | --- | 3mm | tak / yes | 0.04 | 1770 | 5.29
5 mm | RHOL / sZ | --- | 4mm | tak / yes | 0.066 | 1770 | 9.4
Smarowanie / Lubrication: A0; Materiał rdzenia / Core material: PP; Materiał powłoki / Coat material: PVC