## Arkusz1
KARTA TECHNICZNA TECHNICAL SHEET
Nazwa wyrobu: LINA STALOWA NIERDZEWNA 7x19
Product name: INOX AISI316 STEEL WIRE ROPE 7x19
Dostawca / Supplier:
GÓRALMET Sp. z o.o.
Ul.Krakowska 68, 32-860 Czchów
Tel / fax: 014 6635260
www.goralmet.pl
Nr karty technicznej |  |  | 143GM/KAR
No. of technical sheet
Charakterystyka wyrobu / Product description
Nominalna średnica | Typ splotu | Stan powierzchni drutu | Typ rdzenia | Odprężanie liny | Masa/m. | Wytrzymałość na rozciąganie | Minimalna siła zrywająca
Diameter | Strand type | Galv. class | Core type | Preforming | Weight/m. | Tensile strenght | Min. breaking load
[5 empty] | [kg] | [N/mm2] [Mpa] | [kN]
4 mm | RHOL / sZ | U | WSC | tak / yes | 0.061 | 1570 | 9.1
5 mm | RHOL / sZ | U | WSC | tak / yes | 0.095 | 1570 | 14.2
6 mm | RHOL / sZ | U | WSC | tak / yes | 0.137 | 1570 | 20.5
8 mm | RHOL / sZ | U | WSC | tak / yes | 0.244 | 1570 | 36.4
Smarowanie / Lubrication: A0; Materiał wykonania / Material: AISI 316