## Arkusz1
KARTA TECHNICZNA TECHNICAL SHEET
Nazwa wyrobu: LINA STALOWA NIERDZEWNA 7x7
Product name: INOX AISI316 STEEL WIRE ROPE 7x7
Dostawca / Supplier:
GÓRALMET Sp. z o.o.
Ul.Krakowska 68, 32-860 Czchów
Tel / fax: 014 6635260
www.goralmet.pl
Nr karty technicznej |  |  | 142GM/KAR
No. of technical sheet
Charakterystyka wyrobu / Product description
Nominalna średnica | Typ splotu | Stan powierzchni drutu | Typ rdzenia | Odprężanie liny | Masa/m. | Wytrzymałość na rozciąganie | Minimalna siła zrywająca
Diameter | Strand type | Galv. class | Core type | Preforming | Weight/m. | Tensile strenght | Min. breaking load
[5 empty] | [kg] | [N/mm2] [Mpa] | [kN]
1 mm | RHOL / sZ | U | WSC | tak / yes | 0.004 | 1570 | 0.61
1.5 mm | RHOL / sZ | U | WSC | tak / yes | 0.009 | 1570 | 1.37
2 mm | RHOL / sZ | U | WSC | tak / yes | 0.015 | 1570 | 2.44
3 mm | RHOL / sZ | U | WSC | tak / yes | 0.035 | 1570 | 5.48
Smarowanie / Lubrication: A0; Materiał wykonania / Material: AISI 316