## Arkusz1
KARTA TECHNICZNA TECHNICAL SHEET
Nazwa wyrobu: LINA STALOWA OCYNKOWANA DIN 3053 1x19
Product name: HOT DIP GALV.STEEL WIRE ROPE DIN 3053 1x19
Dostawca / Supplier:
GÓRALMET Sp. z o.o.
Ul.Krakowska 68, 32-860 Czchów
Tel / fax: 014 6635260
www.goralmet.pl
Nr karty technicznej |  |  | 40GM/KAR
No. of technical sheet
Charakterystyka wyrobu / Product description
Nominalna średnica | Typ splotu | Stan powierzchni drutu | Typ rdzenia | Odprężanie liny | Masa/m. | Wytrzymałość na rozciąganie | Minimalna siła zrywająca
Diameter | Strand type | Galv. class | Core type | Preforming | Weight/m. | Tensile strenght | Min. breaking load
[5 empty] | [kg] | [N/mm2] [Mpa] | [kN]
1 mm | RH / Z | B | --- | tak / yes | 0.0049 | 1770 | 0.93
1.5 mm | RH / Z | B | --- | tak / yes | 0.0111 | 1770 | 2.09
2 mm | RH / Z | B | --- | tak / yes | 0.0198 | 1770 | 3.72
3 mm | RH / Z | B | --- | tak / yes | 0.0445 | 1570 | 7.42
5 mm | RH / Z | B | --- | tak / yes | 0.1238 | 1770 | 23.24
Smarowanie / Lubrication: A0