## Arkusz1
KARTA TECHNICZNA TECHNICAL SHEET
Nazwa wyrobu: LINA STALOWA OCYNKOWANA DIN 3053 1x19 W PCW
Product name: HOT DIP GALV. AND PVC COATED STEEL WIRE ROPE DIN 3053 1x19
Dostawca / Supplier:
GÓRALMET Sp. z o.o.
Ul.Krakowska 68, 32-860 Czchów
Tel / fax: 014 6635260
www.goralmet.pl
Nr karty technicznej |  |  | 100GM/KAR
No. of technical sheet
Charakterystyka wyrobu / Product description
Nominalna średnica | Typ splotu | Stan powierzchni drutu | Średnica wewn. | Odprężanie liny | Masa/m. | Wytrzymałość na rozciąganie | Minimalna siła zrywająca
Diameter | Strand type | Galv. class | Inside dia. | Preforming | Weight/m. | Tensile strenght | Min. breaking load
[5 empty] | [kg] | [N/mm2] [Mpa] | [kN]
2 mm | RH / Z | D | 1 mm | tak / yes | 0.009 | 1770 | 0.93
Smarowanie / Lubrication: A0; Materiał powłoki / Coat material: PVC