## Arkusz1
KARTA TECHNICZNA TECHNICAL SHEET
Nazwa wyrobu: LINA STALOWA OCYNKOWANA DIN 3055 6x7M+FC
Product name: HOT DIP GALV.STEEL WIRE ROPE DIN 3055 6x7M+FC
Dostawca / Supplier:
GÓRALMET Sp. z o.o.
Ul.Krakowska 68, 32-860 Czchów
Tel / fax: 014 6635260
www.goralmet.pl
Nr karty technicznej |  |  | 41GM/KAR
No. of technical sheet
Charakterystyka wyrobu / Product description
Nominalna średnica | Typ splotu | Stan powierzchni drutu | Typ rdzenia | Odprężanie liny | Masa/m. | Wytrzymałość na rozciąganie | Minimalna siła zrywająca
Diameter | Strand type | Galv. class | Core type | Preforming | Weight/m. | Tensile strenght | Min. breaking load
[5 empty] | [kg] | [N/mm2] [Mpa] | [kN]
1.5 mm | RHOL / sZ | B | SFC | tak / yes | 0.0077 | 1770 | 1.32
2 mm | RHOL / sZ | B | SFC | tak / yes | 0.0138 | 1770 | 2.35
3 mm | RHOL / sZ | B | SFC | tak / yes | 0.0311 | 1770 | 5.29
Smarowanie / Lubrication: A0; Materiał rdzenia / Core material: PP