## Arkusz1
KARTA TECHNICZNA TECHNICAL SHEET
Nazwa wyrobu: LINA STALOWA OCYNKOWANA EN 12385-4 6x19M+FC
Product name: HOT DIP GALV.STEEL WIRE ROPE EN 12385-4 6x19M+FC
Dostawca / Supplier:
GÓRALMET Sp. z o.o.
Ul.Krakowska 68, 32-860 Czchów
Tel / fax: 014 6635260
www.goralmet.pl
Nr karty technicznej |  |  | 99GM/KAR
No. of technical sheet
Charakterystyka wyrobu / Product description
Nominalna średnica | Typ splotu | Stan powierzchni drutu | Typ rdzenia | Odprężanie liny | Masa/m. | Wytrzymałość na rozciąganie | Minimalna siła zrywająca
Diameter | Strand type | Galv. class | Core type | Preforming | Weight/m. | Tensile strenght | Min. breaking load
[5 empty] | [kg] | [N/mm2] [Mpa] | [kN]
3 mm | RHOL / sZ | B | SFC | tak / yes | 0.0311 | 1960 | 5.42
4 mm | RHOL / sZ | B | SFC | tak / yes | 0.0553 | 1960 | 9.6
5 mm | RHOL / sZ | B | SFC | tak / yes | 0.0865 | 1770 | 13.6
6 mm | RHOL / sZ | B | SFC | tak / yes | 0.1245 | 1770 | 19.6
8 mm | RHOL / sZ | B | SFC | tak / yes | 0.2214 | 1770 | 34.8
10 mm | RHOL / sZ | B | SFC | tak / yes | 0.3460 | 1770 | 54.3
12 mm | RHOL / sZ | B | SFC | tak / yes | 0.4982 | 1770 | 78.2
Smarowanie / Lubrication: A0; Materiał rdzenia / Core material: PP