## Arkusz1
KARTA TECHNICZNA TECHNICAL SHEET
Nazwa wyrobu: LINA STALOWA OCYNKOWANA EN 12385-4 6x19S+IWRC
Product name: HOT DIP GALV.STEEL WIRE ROPE EN 12385-4 6x19S+IWRC
Dostawca / Supplier:
GÓRALMET Sp. z o.o.
Ul.Krakowska 68, 32-860 Czchów
Tel / fax: 014 6635260
www.goralmet.pl
Nr karty technicznej |  |  | 29GM/KAR
No. of technical sheet
Charakterystyka wyrobu / Product description
Nominalna średnica | Typ splotu | Stan powierzchni drutu | Typ rdzenia | Odprężanie liny | Masa/m. | Wytrzymałość na rozciąganie | Minimalna siła zrywająca
Diameter | Strand type | Galv. class | Core type | Preforming | Weight/m. | Tensile strenght | Min. breaking load
[5 empty] | [kg] | [N/mm2] [Mpa] | [kN]
10 mm | RHOL / sZ | B | IWRC | tak / yes | 0.386 | 1960 | 69.8
12 mm | RHOL / sZ | B | IWRC | tak / yes | 0.555 | 1960 | 100
14 mm | RHOL / sZ | B | IWRC | tak / yes | 0.757 | 1960 | 136.8