## Arkusz1
KARTA TECHNICZNA TECHNICAL SHEET
Nazwa wyrobu: LINA STALOWA OCYNKOWANA EN 12385-4 6x37M+FC
Product name: HOT DIP GALV.STEEL WIRE ROPE EN 12385-4 6x37M+FC
Dostawca / Supplier:
GÓRALMET Sp. z o.o.
Ul.Krakowska 68, 32-860 Czchów
Tel / fax: 014 6635260
www.goralmet.pl
Nr karty technicznej |  |  | 89GM/KAR
No. of technical sheet
Charakterystyka wyrobu / Product description
Nominalna średnica | Typ splotu | Stan powierzchni drutu | Typ rdzenia | Odprężanie liny | Masa/m. | Wytrzymałość na rozciąganie | Minimalna siła zrywająca
Diameter | Strand type | Galv. class | Core type | Preforming | Weight/m. | Tensile strenght | Min. breaking load
[5 empty] | [kg] | [N/mm2] [Mpa] | [kN]
10 mm | RHOL / sZ | B | SFC | tak / yes | 0.3460 | 1770 | 52.2
11 mm | RHOL / sZ | B | SFC | tak / yes | 0.4186 | 1770 | 63.2
12 mm | RHOL / sZ | B | SFC | tak / yes | 0.4982 | 1770 | 75.2
13 mm | RHOL / sZ | B | SFC | tak / yes | 0.5847 | 1770 | 88.2
14 mm | RHOL / sZ | B | SFC | tak / yes | 0.6781 | 1770 | 102
16 mm | RHOL / sZ | B | SFC | tak / yes | 0.8857 | 1770 | 134
18 mm | RHOL / sZ | B | SFC | tak / yes | 1.1210 | 1770 | 169
20 mm | RHOL / sZ | B | SFC | tak / yes | 1.3840 | 1770 | 209
22 mm | RHOL / sZ | B | SFC | tak / yes | 1.6746 | 1770 | 253
24 mm | RHOL / sZ | B | SFC | tak / yes | 1.9929 | 1770 | 301
25 mm | RHOL / sZ | B | SFC | tak / yes | 2.1624 | 1770 | 326
26 mm | RHOL / sZ | B | SFC | tak / yes | 2.3389 | 1770 | 353
28 mm | RHOL / sZ | B | SFC | tak / yes | 2.7126 | 1770 | 409
30 mm | RHOL / sZ | B | SFC | tak / yes | 3.1140 | 1770 | 470
32 mm | RHOL / sZ | B | SFC | tak / yes | 3.5430 | 1770 | 535
34 mm | RHOL / sZ | B | SFC | tak / yes | 3.9997 | 1770 | 604
36 mm | RHOL / sZ | B | SFC | tak / yes | 4.4841 | 1770 | 677
Smarowanie / Lubrication: A0; Materiał rdzenia / Core material: PP