## Arkusz1
KARTA TECHNICZNA TECHNICAL SHEET
Nazwa wyrobu: LINA STALOWA Z PĘTELKAMI
Product name: STEEL WIRE ROPE WITH LOOPS
Dostawca / Supplier:
GÓRALMET Sp. z o.o.
Ul.Krakowska 68, 32-860 Czchów
Tel / fax: 014 6635260
www.goralmet.pl
Nr karty technicznej |  |  | 126GM/KAR
No. of technical sheet
Charakterystyka wyrobu / Product description
Nominalna średnica | E | H | L | --- | --- | Wytrzymałość na rozciąganie | Minimalna siła zrywająca
Diameter | [mm] | [mm] | [m] | --- | --- | Tensile strenght | Min. breaking load
[6 empty] | [N/mm2] [Mpa] | [kN]
4 mm | 17 | 40 | 0.5~10 | --- | --- | 1770 | 7
5 mm | 23 | 50 | 0.5~10 | --- | --- | 1770 | 10.9
6 mm | 27 | 60 | 0.5~10 | --- | --- | 1770 | 15.7
8 mm | 35 | 80 | 0.5~10 | --- | --- | 1770 | 27.8
10 mm | 45 | 100 | 0.5~10 | --- | --- | 1770 | 43.4
Smarowanie / Lubrication: A0; Materiał rdzenia / Core material: PP